## Tabelle1
Growth rates
SCO growth rate | [11 empty] | SLOPE ERROR CALC
|  | ƛ (mean) | time | # uc | thickness | thickness (uc) | SCO (A) (SCO growth rate) | SCO (uc) (SCO growth rate) | LCO (uc) | expected c | average c | c | ∆c | ƛ | ∆ƛ | uc | ∆uc | calc uc (SCO) | calc uc (LCO)
10,8 | 22167 | 91.74822 | 392 | 23.41112 | 550.4893 | 140.4667 |  | 9.560976 | 13.85015 | 3.884923 | 3.919001 | 3.919001 | 0.03021808 | 90.2951 | 6.643475 | 23.04033 | 1.697554 | 10.59459 | 12.44574
10,12 | 22164 | 113.2807 | 588 | 28.68939 | 566.4035 | 143.4469 |  | 14.34146 | 14.34792 | 3.894988 | 3.948523 | 3.948523 | 0.02862363 | 112.6124 | 13.45245 | 28.52013 | 3.410094 | 15.89189 | 12.62824
10,17 | 22165 | 135.1235 | 833 | 34.45307 | 540.4939 | 137.8123 |  | 20.31707 | 14.13599 | 3.904867 | 3.921958 | 3.92191 | 0.02075777 | 137.5413 | 9.604721 | 35.06997 | 2.452541 | 22.51351 | 12.55645
10,10 | 23002 |  | 410 | [8 empty] | 3.924383 | 0.01741989 | 78.71562 | 18.79816 | 20.05809 | 4.790507
SLOPE ERROR CALC
LCO growth rate |  | ƛ (mean) | time (s) | # uc | thickness | thickness (uc) | LCO (A) (LCO growth rate) | LCO (uc) (LCO growth rate) | LCO (uc) (SCO growth rate) | SCO (uc) | expected c | average c | c | ∆c | ƛ | ∆ƛ | uc | ∆uc | calc uc (LCO) | calc uc (SCO)
10,8 | 22167 | 91.74822 | 492 | 23.41112 | 550.4893 | 140.4667 | 246 | 12.5 | 13.85015 | 10.91112 |  |  | 3.919001 | 0.03021808 | 90.2951 | 6.643475 | 23.04033 | 1.697554 | 22.72727
12,8 | 22169 | 103.5062 | 512 | 26.48144 | 517.531 | 158.8887 | 256 | 15 | 16.92047 | 11.48144 |  |  | 3.908631 | 0.02276107 | 125 | 12.75273 | 31.9805 | 3.263916 | 27.27273
19,8 | 22170 | 137.9269 | 582 | 34.99441 | 469.2232 | 119.0499 | 291 | 23.75 | 25.43344 | 11.24441 |  |  | 3.975453 | 0.01500267 | 155.2415 | 131.1566 | 39.05001 | 8.299489 | 43.18182
|  | LCO | SCO | repetitions | ƛ measured (uc) | ƛ expected (uc) | LCO (uc) | SCO (uc) | thickness (uc) | thickness expected (uc)
| 22164 | 10 | 12 | 5 | 113.2807 | 22 |  |  | 110 | 427.9 | [10 empty] | with ERROR CALC
| 22165 | 10 | 17 | 5 | 135.1235 | 27 |  |  | 135 | 523.9
| 22169 | 12 | 8 | 5 | 103.5062 | 20 |  |  |  | 390.6
| 22167 | 10 | 8 | 6 | 91.74822 | 18 |  |  | 108 | 421.32
| 22170 | 19 | 8 | 4 | 137.9269 | 27 |  |  |  | 423.08
c-axis expected
| LCO | 3.95
| SCO | 3.84
using error calc
growth rate | (sec/A) | (sec/uc) | (sec/uc) |  |  |  | aimed | sputtering time for 10 uc | aimed | sputtering time for5uc
SCO |  | 41 | 37 |  |  |  | SCO | 410 | SCO | 205
LCO | 2 | 8 | 4.4 |  |  |  | LCO | 80 | LCO | 40
[7 empty] | aimed | sputtering time for 18 uc
[7 empty] | SCO | 738
[7 empty] | LCO | 144
Note on A8: [Kommentarthread] Ihre Version von Excel gestattet Ihnen das Lesen dieses Kommentarthreads. Jegliche Bearbeitungen daran werden jedoch entfernt, wenn die Datei in einer neueren Version von Excel geöffnet wird. Weitere Informationen: https://go.microsoft.com/fwlink/?linkid=870924. Kommentar: This row is not within the same measurement set… this is to check growth calibration
LCO growth rate
LCO growth rate
SCO growth rate
LCO growth rate